## to-ods-ntJfWb
codice_record	id_punto_campionamento	nome_punto	Comune	id_campionamento	descrizione_campione	tipo_attività	data_campionamento	impianto	campagna	matrice_indagata	id_esito	presenza_di_fibre	lfi	lfs	concentrazione	sensibilità_misura	tecnica	metodica	limite_normativo	valore_riferimento_non_normativo	norma	fonte	um	esito_normativo	esito_sul_valore_riferimento	pacchetto_analisi	tipo_amianto_rilevato
24	22	ARPAB - via della Fisica	POTENZA	464	Sede centrale ARPAB - laboratorio amianto stanza preparazione campioni	su richiesta	11/05/2023		non riferito a specifica campagna	aria	459	no	0	0,37	0		Microscopia Elettronica a Scansione	All. 2 DM 06/09/94	100	-999	DLgs. 81/2008	nessuna	fibre/l	conforme	nessun valore di riferimento	aerodisperse per luoghi di lavoro - SEM	non rilevato
25	22	ARPAB - via della Fisica	POTENZA	465	Sede centrale ARPAB - corridoio antistante laboratorio amianto	su richiesta	11/05/2023		non riferito a specifica campagna	aria	460	no	0	0,37	0		Microscopia Elettronica a Scansione	All. 2 DM 06/09/94	100	-999	DLgs. 81/2008	nessuna	fibre/l	conforme	nessun valore di riferimento	aerodisperse per luoghi di lavoro - SEM	non rilevato
40	27	La Carpia - amianto	FERRANDINA	488	Terreno top soil lato ovest piattaforma	controlli impianti	02/03/2023	Discarica La Carpia - contrada Piano del Buono in Ferrandina	non riferito a specifica campagna	suolo	472	no					Spettrometria Infrarossa	Progetto 4C APAT-ARPA	0,1	-999	DLgs. 152/06 e s.m.i.	nessuna	% in peso	conforme	nessun valore di riferimento	rocce/terreni/sedimenti - FTIR	non rilevato
57	27	La Carpia - amianto	FERRANDINA	489	Terreno top soil lato sud piattaforma	controlli impianti	02/03/2023	Discarica La Carpia - contrada Piano del Buono in Ferrandina	non riferito a specifica campagna	suolo	473	no					Spettrometria Infrarossa	Progetto 4C APAT-ARPA	0,1	-999	DLgs. 152/06 e s.m.i.	nessuna	% in peso	conforme	nessun valore di riferimento	rocce/terreni/sedimenti - FTIR	non rilevato
67	27	La Carpia - amianto	FERRANDINA	540	Terreno top soil lato nord piattaforma	controlli impianti	07/09/2023	Discarica La Carpia - contrada Piano del Buono in Ferrandina	non riferito a specifica campagna	suolo	512	no					Spettrometria Infrarossa	Progetto 4C APAT-ARPA	0,1	-999	DLgs. 152/06 e s.m.i.	nessuna	% in peso	conforme	nessun valore di riferimento	rocce/terreni/sedimenti - FTIR	non rilevato
68	27	La Carpia - amianto	FERRANDINA	541	Terreno top soil lato ovest piattaforma	controlli impianti	07/09/2023	Discarica La Carpia - contrada Piano del Buono in Ferrandina	non riferito a specifica campagna	suolo	513	no					Spettrometria Infrarossa	Progetto 4C APAT-ARPA	0,1	-999	DLgs. 152/06 e s.m.i.	nessuna	% in peso	conforme	nessun valore di riferimento	rocce/terreni/sedimenti - FTIR	non rilevato
123	26	La Carpia - centro attrezzato	FERRANDINA	481	acque di lavaggio di processo di sversamento accidentale e di prima pioggia	controlli impianti	04/07/2023	Centro attrezzato rifiuti La Carpia - zona industriale Ferrandina	non riferito a specifica campagna	acqua	465	no	0	0,13	0	0,14	Microscopia Elettronica a Scansione	metodica interna	-999	7	nessuna	USEPA - limite massimo per acque destinate a consumo umano	Mfl	non normato	inferiore al valore di riferimento	idrodisperse - SEM	non rilevato
132	27	La Carpia - amianto	FERRANDINA	482	Acque di lavaggio automezzi da capannone e percolati da bacini B3 e B4 pretrattamento	controlli impianti	02/03/2023	Discarica La Carpia - contrada Piano del Buono in Ferrandina	non riferito a specifica campagna	acqua	466	no	0	0,63	0	0,68	Microscopia Elettronica a Scansione	metodica interna	-999	7	nessuna	USEPA - limite massimo per acque destinate a consumo umano	Mfl	non normato	inferiore al valore di riferimento	idrodisperse - SEM	non rilevato
133	27	La Carpia - amianto	FERRANDINA	483	Acque di lavaggio automezzi da capannone e percolati da bacini B3 e B4 posttrattamento	controlli impianti	02/03/2023	Discarica La Carpia - contrada Piano del Buono in Ferrandina	non riferito a specifica campagna	acqua	467	no	0	0,32	0	0,34	Microscopia Elettronica a Scansione	metodica interna	-999	7	nessuna	USEPA - limite massimo per acque destinate a consumo umano	Mfl	non normato	inferiore al valore di riferimento	idrodisperse - SEM	non rilevato
134	27	La Carpia - amianto	FERRANDINA	484	Acque di prima pioggia pretrattamento	controlli impianti	02/03/2023	Discarica La Carpia - contrada Piano del Buono in Ferrandina	non riferito a specifica campagna	acqua	468	no	0	0,63	0	0,68	Microscopia Elettronica a Scansione	metodica interna	-999	7	nessuna	USEPA - limite massimo per acque destinate a consumo umano	Mfl	non normato	inferiore al valore di riferimento	idrodisperse - SEM	non rilevato
135	27	La Carpia - amianto	FERRANDINA	485	Acque di prima pioggia posttrattamento	controlli impianti	02/03/2023	Discarica La Carpia - contrada Piano del Buono in Ferrandina	non riferito a specifica campagna	acqua	469	no	0	0,32	0	0,34	Microscopia Elettronica a Scansione	metodica interna	-999	7	nessuna	USEPA - limite massimo per acque destinate a consumo umano	Mfl	non normato	inferiore al valore di riferimento	idrodisperse - SEM	non rilevato
168	22	ARPAB - via della Fisica	POTENZA	466	Sede centrale ARPAB - atrio 4° piano	su richiesta	11/05/2023		non riferito a specifica campagna	aria	461	no	0	0,37	0		Microscopia Elettronica a Scansione	All. 2 DM 06/09/94	100	-999	DLgs. 81/2008	nessuna	fibre/l	conforme	nessun valore di riferimento	aerodisperse per luoghi di lavoro - SEM	non rilevato
172	22	ARPAB - via della Fisica	POTENZA	532	Sede centrale Arpab - laboratorio amianto stanza preparazione campioni	su richiesta	31/10/2023		non riferito a specifica campagna	aria	504	no	0	0,29	0		Microscopia Elettronica a Scansione	All. 2 DM 06/09/94	100	-999	DLgs. 81/2008	nessuna	fibre/l	conforme	nessun valore di riferimento	aerodisperse per luoghi di lavoro - SEM	non rilevato
173	22	ARPAB - via della Fisica	POTENZA	533	Sede centrale Arpab - corridoio antistante laboratorio amianto	su richiesta	31/10/2023		non riferito a specifica campagna	aria	505	no	0	0,29	0		Microscopia Elettronica a Scansione	All. 2 DM 06/09/94	100	-999	DLgs. 81/2008	nessuna	fibre/l	conforme	nessun valore di riferimento	aerodisperse per luoghi di lavoro - SEM	non rilevato
174	22	ARPAB - via della Fisica	POTENZA	534	Sede centrale Arpab - sala validazione dati	su richiesta	31/10/2023		non riferito a specifica campagna	aria	506	no	0	0,28	0		Microscopia Elettronica a Scansione	All. 2 DM 06/09/94	100	-999	DLgs. 81/2008	nessuna	fibre/l	conforme	nessun valore di riferimento	aerodisperse per luoghi di lavoro - SEM	non rilevato
187	27	La Carpia - amianto	FERRANDINA	536	acque di lavaggio automezzi da capannone e percolati da bacini B3 e B4 pre-trattamento	controlli impianti	07/09/2023	Discarica La Carpia - contrada Piano del Buono in Ferrandina	non riferito a specifica campagna	acqua	508	no	0	0,13	0	0,14	Microscopia Elettronica a Scansione	metodica interna	-999	7	nessuna	USEPA - limite massimo per acque destinate a consumo umano	Mfl	non normato	inferiore al valore di riferimento	idrodisperse - SEM	non rilevato
195	22	ARPAB - via della Fisica	POTENZA	535	Sede centrale Arpab - atrio 4° piano	su richiesta	30/10/2023		non riferito a specifica campagna	aria	507	no	0	0,3	0		Microscopia Elettronica a Scansione	All. 2 DM 06/09/94	100	-999	DLgs. 81/2008	nessuna	fibre/l	conforme	nessun valore di riferimento	aerodisperse per luoghi di lavoro - SEM	non rilevato
197	27	La Carpia - amianto	FERRANDINA	537	acque di lavaggio automezzi da capannone e percolati da bacini B3 e B4 post-trattamento	controlli impianti	07/09/2023	Discarica La Carpia - contrada Piano del Buono in Ferrandina	non riferito a specifica campagna	acqua	509	no	0	0,13	0	0,14	Microscopia Elettronica a Scansione	metodica interna	-999	7	nessuna	USEPA - limite massimo per acque destinate a consumo umano	Mfl	non normato	inferiore al valore di riferimento	idrodisperse - SEM	non rilevato
199	27	La Carpia - amianto	FERRANDINA	538	acque di prima pioggia post-trattamento	controlli impianti	07/09/2023	Discarica La Carpia - contrada Piano del Buono in Ferrandina	non riferito a specifica campagna	acqua	510	no	0	0,32	0	0,34	Microscopia Elettronica a Scansione	metodica interna	-999	7	nessuna	USEPA - limite massimo per acque destinate a consumo umano	Mfl	non normato	inferiore al valore di riferimento	idrodisperse - SEM	non rilevato
204	194	loc. Giardini - area prefabbricati	MURO LUCANO	572	terreno top soil	su richiesta	13/12/2023		non riferito a specifica campagna	suolo	550	no					Spettrometria Infrarossa	Progetto 4C APAT-ARPA	0,1	-999	DLgs. 152/06 e s.m.i.	nessuna	% in peso	conforme	nessun valore di riferimento	rocce/terreni/sedimenti - FTIR	non rilevato
265	158	C.da Temponi di Seluci - fontana pubblica	LAURIA	525	campagna monitoraggio aerodospersi	monitoraggio	24/08/2023		Seluci 1	aria	531	no	0	0,31	0		Microscopia Elettronica a Scansione	All. 2 DM 06/09/94	-999	1	nessuna	OMS - valore di riferimento per ambienti di vita	fibre/l	non normato	inferiore al valore di riferimento	aerodisperse monitoraggio - SEM	non rilevato
266	158	C.da Temponi di Seluci - fontana pubblica	LAURIA	554	campagna monitoraggio aerodospersi	monitoraggio	27/09/2023		Seluci 1	aria	532	no	0	0,31	0		Microscopia Elettronica a Scansione	All. 2 DM 06/09/94	-999	1	nessuna	OMS - valore di riferimento per ambienti di vita	fibre/l	non normato	inferiore al valore di riferimento	aerodisperse monitoraggio - SEM	non rilevato
267	199	loc. Giardini - area prefabbricati esterno n. 447	MURO LUCANO	579	esterno al prefabbricato n. 447	su richiesta	21/12/2023		non riferito a specifica campagna	aria	557	no	0	0,38	0		Microscopia Elettronica a Scansione	All. 2 DM 06/09/94	-999	1	nessuna	OMS - valore di riferimento per ambienti di vita	fibre/l	non normato	inferiore al valore di riferimento	aerodisperse monitoraggio - SEM	non rilevato
269	174	loc. Cerase	LAURIA	509	frammento di vasca abbandonata su suolo	su richiesta	11/07/2023		non riferito a specifica campagna	massa	492	si			2,84		Spettrometria Infrarossa	Progetto 4C APAT-ARPA	0	-999	DM 06/09/94	nessuna	% in peso	non conforme	nessun valore di riferimento	rifiuti/manufatti - FTIR	crisotilo
270	175	loc. Sant'Egidio - C.da Papalione	MATERA	510	frammento di lastra ondulata da un cumulo abbandonato sul suolo	su richiesta	11/07/2023		non riferito a specifica campagna	massa	493	si			2,82		Spettrometria Infrarossa	Progetto 4C APAT-ARPA	0	-999	DM 06/09/94	nessuna	% in peso	non conforme	nessun valore di riferimento	rifiuti/manufatti - FTIR	crisotilo
271	178	loc. Feroleto	PISTICCI	513	frammento di lastra piana da un cumulo abbandonato sul suolo	su richiesta	27/07/2023		non riferito a specifica campagna	massa	496	si			5,97		Spettrometria Infrarossa	Progetto 4C APAT-ARPA	0	-999	DM 06/09/94	nessuna	% in peso	non conforme	nessun valore di riferimento	rifiuti/manufatti - FTIR	crisotilo
272	179	via Pucchieta	PISTICCI	514	frammento di lastra ondulata da un cumulo abbandonato sul suolo c/o depuratore	su richiesta	27/07/2023		non riferito a specifica campagna	massa	497	no					Spettrometria Infrarossa	Progetto 4C APAT-ARPA	0	-999	DM 06/09/94	nessuna	% in peso	conforme	nessun valore di riferimento	rifiuti/manufatti - FTIR	non rilevato
273	165	Via Protospata - crollo palazzina	MATERA	519	frammento di tubazione diametro grande	su richiesta	03/08/2023		non riferito a specifica campagna	massa	501	si			2,94		Spettrometria Infrarossa	Progetto 4C APAT-ARPA	0	-999	DM 06/09/94	nessuna	% in peso	non conforme	nessun valore di riferimento	rifiuti/manufatti - FTIR	crisotilo
319	188	c.da Murgecchia - Parco della Murgia materana	MATERA	564	frammento di lastra (fibrocemento?)	su richiesta	31/10/2023		non riferito a specifica campagna	massa	565	no					Spettrometria Infrarossa	Progetto 4C APAT-ARPA	0	-999	DM 06/09/94	nessuna	% in peso	conforme	nessun valore di riferimento	rifiuti/manufatti - FTIR	non rilevato
358	27	La Carpia - amianto	FERRANDINA	486	Terreno top soil lato est piattaforma	controlli impianti	02/03/2023	Discarica La Carpia - contrada Piano del Buono in Ferrandina	non riferito a specifica campagna	suolo	470	no					Spettrometria Infrarossa	Progetto 4C APAT-ARPA	0,1	-999	DLgs. 152/06 e s.m.i.	nessuna	% in peso	conforme	nessun valore di riferimento	rocce/terreni/sedimenti - FTIR	non rilevato
359	27	La Carpia - amianto	FERRANDINA	487	Terreno top soil lato nord piattaforma	controlli impianti	02/03/2023	Discarica La Carpia - contrada Piano del Buono in Ferrandina	non riferito a specifica campagna	suolo	471	no					Spettrometria Infrarossa	Progetto 4C APAT-ARPA	0,1	-999	DLgs. 152/06 e s.m.i.	nessuna	% in peso	conforme	nessun valore di riferimento	rocce/terreni/sedimenti - FTIR	non rilevato
360	27	La Carpia - amianto	FERRANDINA	539	Terreno top soil lato est piattaforma	controlli impianti	07/09/2023	Discarica La Carpia - contrada Piano del Buono in Ferrandina	non riferito a specifica campagna	suolo	511	no					Spettrometria Infrarossa	Progetto 4C APAT-ARPA	0,1	-999	DLgs. 152/06 e s.m.i.	nessuna	% in peso	conforme	nessun valore di riferimento	rocce/terreni/sedimenti - FTIR	non rilevato
361	27	La Carpia - amianto	FERRANDINA	542	Terreno top soil lato sud piattaforma	controlli impianti	07/09/2023	Discarica La Carpia - contrada Piano del Buono in Ferrandina	non riferito a specifica campagna	suolo	514	no					Spettrometria Infrarossa	Progetto 4C APAT-ARPA	0,1	-999	DLgs. 152/06 e s.m.i.	nessuna	% in peso	conforme	nessun valore di riferimento	rocce/terreni/sedimenti - FTIR	non rilevato
362	205	loc. Aia dei Monaci - ex discarica	TITO	585	TS1 - aliquota o-0.10 m	su richiesta	11/12/2023		non riferito a specifica campagna	suolo	563	no					Spettrometria Infrarossa	Progetto 4C APAT-ARPA	0,1	-999	DLgs. 152/06 e s.m.i.	nessuna	% in peso	conforme	nessun valore di riferimento	rocce/terreni/sedimenti - FTIR	non rilevato
432	155	C.da Piangorgo	OPPIDO LUCANO	495	frammento di lastra ondulata da un cumulo abbandonato sul suolo	su richiesta	16/03/2023		non riferito a specifica campagna	massa	478	no					Spettrometria Infrarossa	Progetto 4C APAT-ARPA	0	-999	DM 06/09/94	nessuna	% in peso	conforme	nessun valore di riferimento	rifiuti/manufatti - FTIR	non rilevato
457	172	proprietà privata	MARATEA	506	frammento di lastra ondulata da un cumulo abbandonato sul suolo	su richiesta	09/06/2023		non riferito a specifica campagna	massa	489	si			2,26		Spettrometria Infrarossa	Progetto 4C APAT-ARPA	0	-999	DM 06/09/94	nessuna	% in peso	non conforme	nessun valore di riferimento	rifiuti/manufatti - FTIR	crisotilo
458	172	proprietà privata	MARATEA	507	frammento di lastra ondulata da un cumulo abbandonato sul suolo	su richiesta	09/06/2023		non riferito a specifica campagna	massa	490	si			3,51		Spettrometria Infrarossa	Progetto 4C APAT-ARPA	0	-999	DM 06/09/94	nessuna	% in peso	non conforme	nessun valore di riferimento	rifiuti/manufatti - FTIR	crisotilo
460	153	roprietà privata	POTENZA	493	frammento di canna fumaria	su richiesta	13/01/2023		non riferito a specifica campagna	massa	476	si			10,27		Spettrometria Infrarossa	Progetto 4C APAT-ARPA	0	-999	DM 06/09/94	nessuna	% in peso	non conforme	nessun valore di riferimento	rifiuti/manufatti - FTIR	crisotilo
461	154	fondo privato	POTENZA	494	frammento di vasca abbandonata su suolo	su richiesta	08/02/2023		non riferito a specifica campagna	massa	477	si			5,61		Spettrometria Infrarossa	Progetto 4C APAT-ARPA	0	-999	DM 06/09/94	nessuna	% in peso	non conforme	nessun valore di riferimento	rifiuti/manufatti - FTIR	crisotilo
462	156	loc. Spinituro - strada comunale	BARAGIANO	496	frammento di lastra ondulata da un cumulo abbandonato sul suolo	su richiesta	06/04/2023		non riferito a specifica campagna	massa	479	no					Spettrometria Infrarossa	Progetto 4C APAT-ARPA	0	-999	DM 06/09/94	nessuna	% in peso	conforme	nessun valore di riferimento	rifiuti/manufatti - FTIR	non rilevato
463	156	loc. Spinituro - strada comunale	BARAGIANO	497	frammento di vasca abbandonata su suolo	su richiesta	06/04/2023		non riferito a specifica campagna	massa	480	si			3,82		Spettrometria Infrarossa	Progetto 4C APAT-ARPA	0	-999	DM 06/09/94	nessuna	% in peso	non conforme	nessun valore di riferimento	rifiuti/manufatti - FTIR	crisotilo
464	157	c/o SS Ionica	PISTICCI	498	frammento di lastra ondulata da un cumulo abbandonato sul suolo	su richiesta	20/04/2023		non riferito a specifica campagna	massa	481	si			4,22		Spettrometria Infrarossa	Progetto 4C APAT-ARPA	0	-999	DM 06/09/94	nessuna	% in peso	non conforme	nessun valore di riferimento	rifiuti/manufatti - FTIR	crisotilo
465	157	c/o SS Ionica	PISTICCI	499	frammento di tubazione da cumulo abbandonato sul suolo	su richiesta	20/04/2023		non riferito a specifica campagna	massa	482	si			2,54		Spettrometria Infrarossa	Progetto 4C APAT-ARPA	0	-999	DM 06/09/94	nessuna	% in peso	non conforme	nessun valore di riferimento	rifiuti/manufatti - FTIR	crisotilo
466	166	loc. Lucignano - SC Vicinale di Venusio	MATERA	500	frammento di lastra ondulata da primo sacco a destra	su richiesta	27/04/2023		non riferito a specifica campagna	massa	483	si			3,82		Spettrometria Infrarossa	Progetto 4C APAT-ARPA	0	-999	DM 06/09/94	nessuna	% in peso	non conforme	nessun valore di riferimento	rifiuti/manufatti - FTIR	crisotilo
467	167	proprietà privata	MARATEA	501	frammento di canna fumaria	su richiesta	05/05/2023		non riferito a specifica campagna	massa	484	si			4,3		Spettrometria Infrarossa	Progetto 4C APAT-ARPA	0	-999	DM 06/09/94	nessuna	% in peso	non conforme	nessun valore di riferimento	rifiuti/manufatti - FTIR	crisotilo
468	168	loc. Serra Sant'Angelo	MATERA	502	frammento di vasca abbandonata su suolo	su richiesta	11/05/2023		non riferito a specifica campagna	massa	485	si			4,6		Spettrometria Infrarossa	Progetto 4C APAT-ARPA	0	-999	DM 06/09/94	nessuna	% in peso	non conforme	nessun valore di riferimento	rifiuti/manufatti - FTIR	crisotilo
469	169	SS 103 - km 167 - ex casa cantoniera	MONTALBANO JONICO	503	frammento di canna fumaria poggiata sul suolo della casa cantoniera	su richiesta	18/05/2023		non riferito a specifica campagna	massa	486	si			1,75		Spettrometria Infrarossa	Progetto 4C APAT-ARPA	0	-999	DM 06/09/94	nessuna	% in peso	non conforme	nessun valore di riferimento	rifiuti/manufatti - FTIR	crisotilo
470	170	SS 103 - km 167 - ex casa cantoniera	MONTALBANO JONICO	504	frammento di pluviale sul bordo sud-occidentale della SP ex SS 103	su richiesta	18/05/2023		non riferito a specifica campagna	massa	487	si			2,91		Spettrometria Infrarossa	Progetto 4C APAT-ARPA	0	-999	DM 06/09/94	nessuna	% in peso	non conforme	nessun valore di riferimento	rifiuti/manufatti - FTIR	crisotilo
471	171	Cda. Papalione	MATERA	505	frammento di vasca abbandonata su suolo	su richiesta	31/05/2023		non riferito a specifica campagna	massa	488	si			4,92		Spettrometria Infrarossa	Progetto 4C APAT-ARPA	0	-999	DM 06/09/94	nessuna	% in peso	non conforme	nessun valore di riferimento	rifiuti/manufatti - FTIR	crisotilo
472	174	loc. Cerase	LAURIA	508	frammento di vasca abbandonata su suolo	su richiesta	11/07/2023		non riferito a specifica campagna	massa	491	si			3,63		Spettrometria Infrarossa	Progetto 4C APAT-ARPA	0	-999	DM 06/09/94	nessuna	% in peso	non conforme	nessun valore di riferimento	rifiuti/manufatti - FTIR	crisotilo
473	177	C.da S. Basile	NOVA SIRI	511	frammento di lastra ondulata da un cumulo abbandonato sul suolo	su richiesta	08/08/2023		non riferito a specifica campagna	massa	494	si			2,56		Spettrometria Infrarossa	Progetto 4C APAT-ARPA	0	-999	DM 06/09/94	nessuna	% in peso	non conforme	nessun valore di riferimento	rifiuti/manufatti - FTIR	crisotilo
474	178	loc. Feroleto	PISTICCI	512	frammento di tubazione da cumulo abbandonato sul suolo	su richiesta	27/07/2023		non riferito a specifica campagna	massa	495	si			3,19		Spettrometria Infrarossa	Progetto 4C APAT-ARPA	0	-999	DM 06/09/94	nessuna	% in peso	non conforme	nessun valore di riferimento	rifiuti/manufatti - FTIR	crisotilo
475	162	loc. Pietraferrata	LAURIA	515	frammento di vasca abbandonata su suolo	su richiesta	01/08/2023		non riferito a specifica campagna	massa	498	si			4,63		Spettrometria Infrarossa	Progetto 4C APAT-ARPA	0	-999	DM 06/09/94	nessuna	% in peso	non conforme	nessun valore di riferimento	rifiuti/manufatti - FTIR	crisotilo
476	163	loc. Capraro	LAURIA	516	frammento di tubazione abbandonata sul suolo	su richiesta	01/08/2023		non riferito a specifica campagna	massa	499	si			3,3		Spettrometria Infrarossa	Progetto 4C APAT-ARPA	0	-999	DM 06/09/94	nessuna	% in peso	non conforme	nessun valore di riferimento	rifiuti/manufatti - FTIR	crisotilo
477	165	Via Protospata - crollo palazzina	MATERA	463	frammento di tubazione diametro piccolo	su richiesta	03/08/2023		non riferito a specifica campagna	massa	500	si			2,94		Spettrometria Infrarossa	Progetto 4C APAT-ARPA	0	-999	DM 06/09/94	nessuna	% in peso	non conforme	nessun valore di riferimento	rifiuti/manufatti - FTIR	crisotilo
478	176	C.da Servino	SENISE	521	frammento di lastra ondulata di copertura deposito	su richiesta	08/08/2023		non riferito a specifica campagna	massa	503	si			4,24		Spettrometria Infrarossa	Progetto 4C APAT-ARPA	0	-999	DM 06/09/94	nessuna	% in peso	non conforme	nessun valore di riferimento	rifiuti/manufatti - FTIR	crisotilo
484	26	La Carpia - centro attrezzato	FERRANDINA	467	esterno area di stoccaggio dei rifiuti contenenti amianto	controlli impianti	04/07/2023	Centro attrezzato rifiuti La Carpia - zona industriale Ferrandina	non riferito a specifica campagna	aria	462	no	0	0,37	0		Microscopia Elettronica a Scansione	All. 2 DM 06/09/94	-999	1	nessuna	OMS - valore di riferimento per ambienti di vita	fibre/l	non normato	inferiore al valore di riferimento	aerodisperse monitoraggio - SEM	non rilevato
485	26	La Carpia - centro attrezzato	FERRANDINA	468	interno tettoia dei rifiuti pericolosi	controlli impianti	04/07/2023	Centro attrezzato rifiuti La Carpia - zona industriale Ferrandina	non riferito a specifica campagna	aria	463	no	0	0,37	0		Microscopia Elettronica a Scansione	All. 2 DM 06/09/94	-999	1	nessuna	OMS - valore di riferimento per ambienti di vita	fibre/l	non normato	inferiore al valore di riferimento	aerodisperse monitoraggio - SEM	non rilevato
486	164	Via Protospata - crollo palazzina	MATERA	462	via Lupo Protospata	su richiesta	03/08/2023		non riferito a specifica campagna	aria	502	no	0	0,31	0		Microscopia Elettronica a Scansione	All. 2 DM 06/09/94	-999	1	nessuna	OMS - valore di riferimento per ambienti di vita	fibre/l	non normato	inferiore al valore di riferimento	aerodisperse monitoraggio - SEM	non rilevato
490	158	C.da Temponi di Seluci - fontana pubblica	LAURIA	469	campagna monitoraggio aerodospersi	monitoraggio	13/03/2023		Seluci 1	aria	522	si	0,02	0,6	0,17		Microscopia Elettronica a Scansione	All. 2 DM 06/09/94	-999	1	nessuna	OMS - valore di riferimento per ambienti di vita	fibre/l	non normato	inferiore al valore di riferimento	aerodisperse monitoraggio - SEM	tremolite
491	158	C.da Temponi di Seluci - fontana pubblica	LAURIA	470	campagna monitoraggio aerodospersi	monitoraggio	29/03/2023		Seluci 1	aria	523	no	0	0,31	0		Microscopia Elettronica a Scansione	All. 2 DM 06/09/94	-999	1	nessuna	OMS - valore di riferimento per ambienti di vita	fibre/l	non normato	inferiore al valore di riferimento	aerodisperse monitoraggio - SEM	non rilevato
492	158	C.da Temponi di Seluci - fontana pubblica	LAURIA	471	campagna monitoraggio aerodospersi	monitoraggio	21/06/2023		Seluci 1	aria	524	si	0	0,46	0,08		Microscopia Elettronica a Scansione	All. 2 DM 06/09/94	-999	1	nessuna	OMS - valore di riferimento per ambienti di vita	fibre/l	non normato	inferiore al valore di riferimento	aerodisperse monitoraggio - SEM	tremolite
493	158	C.da Temponi di Seluci - fontana pubblica	LAURIA	472	campagna monitoraggio aerodospersi	monitoraggio	06/07/2023		Seluci 1	aria	525	si	0	0,46	0,08		Microscopia Elettronica a Scansione	All. 2 DM 06/09/94	-999	1	nessuna	OMS - valore di riferimento per ambienti di vita	fibre/l	non normato	inferiore al valore di riferimento	aerodisperse monitoraggio - SEM	tremolite
494	158	C.da Temponi di Seluci - fontana pubblica	LAURIA	473	campagna monitoraggio aerodospersi	monitoraggio	18/07/2023		Seluci 1	aria	526	si	0,69	2,21	1,29		Microscopia Elettronica a Scansione	All. 2 DM 06/09/94	-999	1	nessuna	OMS - valore di riferimento per ambienti di vita	fibre/l	non normato	superiore al valore di riferimento	aerodisperse monitoraggio - SEM	tremolite
495	158	C.da Temponi di Seluci - fontana pubblica	LAURIA	474	campagna monitoraggio aerodospersi	monitoraggio	25/07/2023		Seluci 1	aria	527	si	0,34	1,57	0,8		Microscopia Elettronica a Scansione	All. 2 DM 06/09/94	-999	1	nessuna	OMS - valore di riferimento per ambienti di vita	fibre/l	non normato	superiore al valore di riferimento	aerodisperse monitoraggio - SEM	tremolite
496	158	C.da Temponi di Seluci - fontana pubblica	LAURIA	492	campagna monitoraggio aerodospersi	monitoraggio	01/08/2023		Seluci 1	aria	528	si	0,84	2,46	1,49		Microscopia Elettronica a Scansione	All. 2 DM 06/09/94	-999	1	nessuna	OMS - valore di riferimento per ambienti di vita	fibre/l	non normato	superiore al valore di riferimento	aerodisperse monitoraggio - SEM	tremolite
497	158	C.da Temponi di Seluci - fontana pubblica	LAURIA	520	campagna monitoraggio aerodospersi	monitoraggio	07/08/2023		Seluci 1	aria	529	si	0,06	0,87	0,3		Microscopia Elettronica a Scansione	All. 2 DM 06/09/94	-999	1	nessuna	OMS - valore di riferimento per ambienti di vita	fibre/l	non normato	inferiore al valore di riferimento	aerodisperse monitoraggio - SEM	tremolite
498	158	C.da Temponi di Seluci - fontana pubblica	LAURIA	522	campagna monitoraggio aerodospersi	monitoraggio	10/08/2023		Seluci 1	aria	530	no	0	1,25	0		Microscopia Elettronica a Scansione	All. 2 DM 06/09/94	-999	1	nessuna	OMS - valore di riferimento per ambienti di vita	fibre/l	non normato	inferiore al valore di riferimento	aerodisperse monitoraggio - SEM	non rilevato
499	181	strada provinciale Timmari-Santa Chiara	MATERA	530	frammento di vasca a sezione quadrata su bordo strada sterrata	su richiesta	14/11/2023		non riferito a specifica campagna	massa	533	si			4,1		Spettrometria Infrarossa	Progetto 4C APAT-ARPA	0	-999	DM 06/09/94	nessuna	% in peso	non conforme	nessun valore di riferimento	rifiuti/manufatti - FTIR	crisotilo
500	185	fosso Tuzio - argine fiume Sinni	SENISE	560	frammento di tubazione abbandonata sul suolo	su richiesta	09/10/2023		non riferito a specifica campagna	massa	539	si			3,38		Spettrometria Infrarossa	Progetto 4C APAT-ARPA	0	-999	DM 06/09/94	nessuna	% in peso	non conforme	nessun valore di riferimento	rifiuti/manufatti - FTIR	crisotilo
501	185	fosso Tuzio - argine fiume Sinni	SENISE	561	frammento di lastra ondulata da cumulo abbandonato su suolo	su richiesta	09/10/2023		non riferito a specifica campagna	massa	540	si			1,46		Spettrometria Infrarossa	Progetto 4C APAT-ARPA	0	-999	DM 06/09/94	nessuna	% in peso	non conforme	nessun valore di riferimento	rifiuti/manufatti - FTIR	crisotilo
502	186	c.da Murgecchia - Parco della Murgia materana	MATERA	562	frammento di vasca a sezione quadrata	su richiesta	31/10/2023		non riferito a specifica campagna	massa	541	si			2,33		Spettrometria Infrarossa	Progetto 4C APAT-ARPA	0	-999	DM 06/09/94	nessuna	% in peso	non conforme	nessun valore di riferimento	rifiuti/manufatti - FTIR	crisotilo
503	187	c.da Murgecchia - Parco della Murgia materana	MATERA	563	frammento di pluviale	su richiesta	31/10/2023		non riferito a specifica campagna	massa	542	si			1,69		Spettrometria Infrarossa	Progetto 4C APAT-ARPA	0	-999	DM 06/09/94	nessuna	% in peso	non conforme	nessun valore di riferimento	rifiuti/manufatti - FTIR	crisotilo
504	189	loc. Feroleto - alle spalle ex discarica comunale	PISTICCI	565	cumulo a circa 15 cm dal muro esterno posteriore - frammento copertura	su richiesta	14/11/2023		non riferito a specifica campagna	massa	543	si			3,3		Spettrometria Infrarossa	Progetto 4C APAT-ARPA	0	-999	DM 06/09/94	nessuna	% in peso	non conforme	nessun valore di riferimento	rifiuti/manufatti - FTIR	crisotilo
505	191	c.da Papalione - sotto viadotto Capovento	MATERA	567	frammento di copertura	su richiesta	15/12/2023		non riferito a specifica campagna	massa	545	si			1,42		Spettrometria Infrarossa	Progetto 4C APAT-ARPA	0	-999	DM 06/09/94	nessuna	% in peso	non conforme	nessun valore di riferimento	rifiuti/manufatti - FTIR	crisotilo
506	192	c.da Papalione - sotto viadotto Belvedere	MATERA	568	frammento di tubazione	su richiesta	05/12/2023		non riferito a specifica campagna	massa	546	si			3,16		Spettrometria Infrarossa	Progetto 4C APAT-ARPA	0	-999	DM 06/09/94	nessuna	% in peso	non conforme	nessun valore di riferimento	rifiuti/manufatti - FTIR	crisotilo
507	193	SS 93 - ex vetreria	RIONERO IN VULTURE	569	frammento di guarnizione mattoni refrattari	su richiesta	06/12/2023		non riferito a specifica campagna	massa	547	no					Spettrometria Infrarossa	Progetto 4C APAT-ARPA	0	-999	DM 06/09/94	nessuna	% in peso	conforme	nessun valore di riferimento	rifiuti/manufatti - FTIR	non rilevato
508	193	SS 93 - ex vetreria	RIONERO IN VULTURE	570	frammento di materiale coibente tubazione	su richiesta	06/12/2023		non riferito a specifica campagna	massa	548	si			12,89		Spettrometria Infrarossa	Progetto 4C APAT-ARPA	0	-999	DM 06/09/94	nessuna	% in peso	non conforme	nessun valore di riferimento	rifiuti/manufatti - FTIR	crisotilo
509	193	SS 93 - ex vetreria	RIONERO IN VULTURE	571	frammento di comignolo	su richiesta	06/12/2023		non riferito a specifica campagna	massa	549	no					Spettrometria Infrarossa	Progetto 4C APAT-ARPA	0	-999	DM 06/09/94	nessuna	% in peso	conforme	nessun valore di riferimento	rifiuti/manufatti - FTIR	non rilevato
510	195	loc. Giardini - area prefabbricati	MURO LUCANO	573	paramento esterno prefabbricato	su richiesta	13/12/2023		non riferito a specifica campagna	massa	551	si			5,18		Spettrometria Infrarossa	Progetto 4C APAT-ARPA	0	-999	DM 06/09/94	nessuna	% in peso	non conforme	nessun valore di riferimento	rifiuti/manufatti - FTIR	crisotilo
511	196	loc. Giardini - area prefabbricati	MURO LUCANO	574	frammento di lastra ondulata	su richiesta	13/12/2023		non riferito a specifica campagna	massa	552	si			4,64		Spettrometria Infrarossa	Progetto 4C APAT-ARPA	0	-999	DM 06/09/94	nessuna	% in peso	non conforme	nessun valore di riferimento	rifiuti/manufatti - FTIR	crisotilo
512	197	loc. Giardini - area prefabbricati	MURO LUCANO	575	frammento di lastra piana	su richiesta	13/12/2023		non riferito a specifica campagna	massa	553	si			3,54		Spettrometria Infrarossa	Progetto 4C APAT-ARPA	0	-999	DM 06/09/94	nessuna	% in peso	non conforme	nessun valore di riferimento	rifiuti/manufatti - FTIR	crisotilo
513	197	loc. Giardini - area prefabbricati	MURO LUCANO	576	frammento di canna fumaria	su richiesta	13/12/2023		non riferito a specifica campagna	massa	554	si			2,9		Spettrometria Infrarossa	Progetto 4C APAT-ARPA	0	-999	DM 06/09/94	nessuna	% in peso	non conforme	nessun valore di riferimento	rifiuti/manufatti - FTIR	crisotilo
515	190	S. Andrea di Atella - Centro Selezione Equestre C.F.S.	ATELLA	566	frammento di lastra ondulata da cumulo abbandonato su suolo	su richiesta	22/11/2023		non riferito a specifica campagna	massa	544	no					Spettrometria Infrarossa	Progetto 4C APAT-ARPA	0	-999	DM 06/09/94	nessuna	% in peso	conforme	nessun valore di riferimento	rifiuti/manufatti - FTIR	non rilevato
516	184	proprietà privata	SENISE	558	frammento di lastra ondulata copertura tetto deposito	su richiesta	09/10/2023		non riferito a specifica campagna	massa	537	si			4,4		Spettrometria Infrarossa	Progetto 4C APAT-ARPA	0	-999	DM 06/09/94	nessuna	% in peso	non conforme	nessun valore di riferimento	rifiuti/manufatti - FTIR	crisotilo
517	184	proprietà privata	SENISE	559	frammento di lastra ondulata copertura tettoia	su richiesta	09/10/2023		non riferito a specifica campagna	massa	538	si			2,74		Spettrometria Infrarossa	Progetto 4C APAT-ARPA	0	-999	DM 06/09/94	nessuna	% in peso	non conforme	nessun valore di riferimento	rifiuti/manufatti - FTIR	crisotilo
518	183	proprietà privata	POTENZA	557	frammento di lastra semiondulata copertura tetto deposito attrezzi agricoli	su richiesta	25/09/2023		non riferito a specifica campagna	massa	536	si			3,19		Spettrometria Infrarossa	Progetto 4C APAT-ARPA	0	-999	DM 06/09/94	nessuna	% in peso	non conforme	nessun valore di riferimento	rifiuti/manufatti - FTIR	crisotilo
519	182	proprietà privata	LAGONEGRO	555	frammento di lastra semiondulata copertura tetto immobile	su richiesta	22/09/2023		non riferito a specifica campagna	massa	534	si			3,47		Spettrometria Infrarossa	Progetto 4C APAT-ARPA	0	-999	DM 06/09/94	nessuna	% in peso	non conforme	nessun valore di riferimento	rifiuti/manufatti - FTIR	crisotilo
520	182	proprietà privata	LAGONEGRO	556	frammento di lastra semiondulata copertura tetto immobile	su richiesta	22/09/2023		non riferito a specifica campagna	massa	535	si			3,84		Spettrometria Infrarossa	Progetto 4C APAT-ARPA	0	-999	DM 06/09/94	nessuna	% in peso	non conforme	nessun valore di riferimento	rifiuti/manufatti - FTIR	crisotilo
521	161	proprietà privata	MELFI	480	esterno su balcone lato ingresso	su richiesta	26/06/2023		non riferito a specifica campagna	aria	464	no	0	0,4	0		Microscopia Elettronica a Scansione	All. 2 DM 06/09/94	-999	1	nessuna	OMS - valore di riferimento per ambienti di vita	fibre/l	non normato	inferiore al valore di riferimento	aerodisperse monitoraggio - SEM	non rilevato